## ListVorlage (hidden)
C:\Programme\GerLIMS3\EXCEL_Vorlagen\VISCOROBO_Ergebnisliste_ger.xlt

## SCHMELZEVISKO_2
Thermoplastics Testing Center
Dateiname:
Viskosität als Funktion der Schergeschwindigkeit
(Bestimmung der wahren Viskositätsfunktion über die Methode der repräsentativen Viskosität)
Prüfanweisung: TTC - VA 5.1.4.2 ( in Anlehnung an ISO 11443)
Auftrag: | ULMBE03044 |  |  | Auftr. Kürzel: | FH-Hannover_C DSC + Schmelzevis |  | Probekörper: | Granulat
Auftraggeber: |  |  |  | Kurzbeschreibung: | FH-Hannover_C |  | TA: | Trocknungsart Rheologie
Auftragseing.: | 14.01.2015 07:36:03 |  |  | Gerät: | VISCOROBO |  | TT: | Trocknungstemp. Rheologie
Prüfnorm: | ISO 11443 | Methode: A2 |  | Prüfer: |  |  | TZ: | Trocknungszeit Rheologie
|  |  |  | Prüfdatum: | 17.01.2015
|  |  |  | Telefon: | 4646
Bemerkung: | Schmelze gibt Harz ab ! ; > 200°C zersetzt sich Probe; gem. auf RHEOtester 1000
Materialtyp: | PLA Sondermaterial |  | Partie: | JELU PLA+Fasern |  | TA: | Vakuum
Ansatz: | JELU PLA+Fasern |  | Farbe: |  |  | TT: | 80
PrüffolgeNr. | 2/2 |  |  |  |  | TZ: | 16
Temperatur [°C]: | 180 | Temperatur [°C]: | 200 | Temperatur [°C]: | 190 | Temperatur [°C]: |  | Temperatur [°C]:
Kapillare (L/D): | 30 | Kapillare (L/D): | 30 | Kapillare (L/D): | 30 | Kapillare (L/D): |  | Kapillare (L/D):
Schergefälle | Viskosität | Schergefälle | Viskosität | Schergefälle | Viskosität | Schergefälle | Viskosität | Schergefälle | Viskosität
[ s-1 ] | [ Pas ] | [ s-1 ] | [ Pas ] | [ s-1 ] | [ Pas ] | [ s-1 ] | [ Pas ] | [ s-1 ] | [ Pas ]
50 | 4333 | 50 | 2555 | 50 | 3444
100 | 2602 | 100 | 1493 | 100 | 2047.5
200 | 1584 | 200 | 851 | 200 | 1217.5
500 | 808 | 500 | 407 | 500 | 607.5
1000 | 476 | 1000 | 224 | 1000 | 350
1500 | 338 | 1500 | 158 | 1500 | 248
5000 | 128 | 5000 | 63 | 5000 | 95.5

## FitErgebnisse
CARREAU_SUCCESSFUL | TRUE
c1 | 8.86
c2 | 101.6
eta0 | 17582.45
B | 0.2285035
c | 0.7923089
TB | 200
TS | 178
CROSS_SUCCESSFUL | TRUE
A1 | 20.4009
A2 | 101.6
D1 | 663899.2
D2 | 451.4577
n | 0.2076911
tauast | 76946.02
MF1_SUCCESSFUL | TRUE
A_mf1 | 17582.6
B_mf1 | -0.7508319
C_mf1 | 0.006140085
MF2_SUCCESSFUL | TRUE
A0_mf2 | -6.091225
A1_mf2 | -0.3139579
A2_mf2 | 0.2005818
A3_mf2 | -0.005904387
A4_mf2 | -0.0020907
A5_mf2 | -0.0005811371