## ListVorlage (hidden)
C:\Programme\GerLIMS3\EXCEL_Vorlagen\VISCOROBO_Ergebnisliste_ger.xlt

## SCHMELZEVISKO_3
Thermoplastics Testing Center
Dateiname:
Viskosität als Funktion der Schergeschwindigkeit
(Bestimmung der wahren Viskositätsfunktion über die Methode der repräsentativen Viskosität)
Prüfanweisung: TTC - VA 5.1.4.2 ( in Anlehnung an ISO 11443)
Auftrag: | ULMBE03044 |  |  | Auftr. Kürzel: | FH-Hannover_C DSC + Schmelzevis |  | Probekörper: | Granulat
Auftraggeber: |  |  |  | Kurzbeschreibung: | FH-Hannover_C |  | TA: | Trocknungsart Rheologie
Auftragseing.: | 14.01.2015 07:36:03 |  |  | Gerät: | VISCOROBO |  | TT: | Trocknungstemp. Rheologie
Prüfnorm: | ISO 11443 | Methode: A2 |  | Prüfer: |  |  | TZ: | Trocknungszeit Rheologie
|  |  |  | Prüfdatum: | 17.01.2015
|  |  |  | Telefon: | 4646
Bemerkung:
Materialtyp: | PLA Sondermaterial |  | Partie: | NatureWorks_PLA3052 |  | TA: | Vakuum
Ansatz: | NatureWorks_PLA3052 |  | Farbe: |  |  | TT: | 80
PrüffolgeNr. | 3/2 |  |  |  |  | TZ: | 16
Temperatur [°C]: | 180 | Temperatur [°C]: | 200 | Temperatur [°C]: | 220 | Temperatur [°C]: |  | Temperatur [°C]:
Kapillare (L/D): | 30 | Kapillare (L/D): | 30 | Kapillare (L/D): | 30 | Kapillare (L/D): |  | Kapillare (L/D):
Schergefälle | Viskosität | Schergefälle | Viskosität | Schergefälle | Viskosität | Schergefälle | Viskosität | Schergefälle | Viskosität
[ s-1 ] | [ Pas ] | [ s-1 ] | [ Pas ] | [ s-1 ] | [ Pas ] | [ s-1 ] | [ Pas ] | [ s-1 ] | [ Pas ]
50 | 1921.06 | 50 | 960.393 | 50 | 483
100 | 1464.74 | 100 | 815.5 | 100 | 453.08
200 | 1016.99 | 200 | 631.651 | 200 | 381.912
500 | 540.148 | 500 | 389.575 | 500 | 265.285
1000 | 316.045 | 1000 | 245.257 | 1000 | 181.868
1500 | 227.571 | 1500 | 180.35 | 1500 | 139.824
5000 | 89.0824 | 5000 | 69.819 | 5000 | 57.0522

## FitErgebnisse
CARREAU_SUCCESSFUL | TRUE
c1 | 8.86
c2 | 101.6
eta0 | 1240.748
B | 0.006492646
c | 0.8138803
TB | 200
TS | 88
CROSS_SUCCESSFUL | TRUE
A1 | 20.4009
A2 | 101.6
D1 | 60995259.6
D2 | 362.4931
n | 0.1861197
tauast | 195017.4
MF1_SUCCESSFUL | TRUE
A_mf1 | 465135.7
B_mf1 | -0.5858821
C_mf1 | -0.01821126
MF2_SUCCESSFUL | TRUE
A0_mf2 | 16.51516
A1_mf2 | -0.7199535
A2_mf2 | -0.04552682
A3_mf2 | -0.06936962
A4_mf2 | 0.00503585
A5_mf2 | -1.438646e-05