## VICAT
Thermoplastics Testing Center
Dateiname:
Auftrag: |  | ULMBE03058 |  |  |  | Auftr. Kürzel: | FH-Hannover_NatureWorks PLA 3052 |  |  |  |  | Probekörper: | Flachstab 80x10x4
Auftraggeber: | [5 empty] | Kurzbeschreibung: | NatureWorks PLA3052 |  |  |  |  | PKHerstellung: | Spritzgießen
Auftragseingang: |  | 2015-03-19 14:14 |  |  |  | Gerät: | ECO2029 |  |  |  |  | Heizmedium: | Kupferblock
Prüfnorm: |  | ISO 306 |  |  |  | Prüfer: | [5 empty] | PV: | Probenvorbehandlung
[6 empty] | Telefon: | 4646 |  |  |  |  | MT/WT: | Masse-/Werkzeugtemperatur
[12 empty] | ST: | Starttemperatur
[12 empty] | Aufh: | Aufheizrate
[12 empty] | M: | Methode
A = 10 N
B = 50 N
VICAT-Erweichungstemperatur - Ergebnisliste
Prüfanweisung: TTC - VA 5.1.5.1 ( in Anlehnung an DIN EN ISO 306)
Auftragsdaten: | [7 empty] | Prüfdaten: |  |  | Ergebniswerte [°C]:
| Ansatz | Lagerung | Werkstoff | Partie | Farbe | MT/WT | PV | ST | M | Aufh | Wert1 | Wert2 | Wert3 | Mwert | Range | Prüfdatum
[6 empty] | [°C] |  | [°C] |  | [K/h] | Wert4 | Wert5 | Wert6
1/17 | NW PLA 3052 MT200-WT30-1fach | SFR | Sondermaterial PLA | NatureWorks PLA3052 | YK1028B11 | 200/30 |  | 30 | B | 120 | 59,4 | 59,2 | 59,4 | 59,3 | 0,2 | 2015-03-19
[11 empty] | 0,0 | 0,0 | 0,0