## VICAT
Thermoplastics Testing Center
Dateiname:
Auftrag: |  | ULMBE03060 |  |  |  | Auftr. Kürzel: | FH-Hannover_FKuR Terralene |  |  |  |  | Probekörper: | Flachstab 80x10x4
Auftraggeber: | [5 empty] | Kurzbeschreibung: | FKuR Terralene |  |  |  |  | PKHerstellung: | Spritzgießen
Auftragseingang: |  | 2015-03-20 07:30 |  |  |  | Gerät: | ECO2030 |  |  |  |  | Heizmedium: | Kupferblock
Prüfnorm: |  | ISO 306 |  |  |  | Prüfer: | [5 empty] | PV: | Probenvorbehandlung
[6 empty] | Telefon: | 4646 |  |  |  |  | MT/WT: | Masse-/Werkzeugtemperatur
[12 empty] | ST: | Starttemperatur
[12 empty] | Aufh: | Aufheizrate
[12 empty] | M: | Methode
A = 10 N
B = 50 N
VICAT-Erweichungstemperatur - Ergebnisliste
Prüfanweisung: TTC - VA 5.1.5.1 ( in Anlehnung an DIN EN ISO 306)
Auftragsdaten: | [7 empty] | Prüfdaten: |  |  | Ergebniswerte [°C]:
| Ansatz | Lagerung | Werkstoff | Partie | Farbe | MT/WT | PV | ST | M | Aufh | Wert1 | Wert2 | Wert3 | Mwert | Range | Prüfdatum
[6 empty] | [°C] |  | [°C] |  | [K/h] | Wert4 | Wert5 | Wert6
1/17 | FKuR Terralene MT230-WT30-1fach | SFR | Sondermaterial HDPE | FKuR Terralene | Bio-PE HD3505 | 230/30 |  | 30 | B | 120 | 69,4 | 70,5 | 70,2 | 70,0 | 1,1 | 2015-03-20
[11 empty] | 0,0 | 0,0 | 0,0