## Tabelle3
2015-01-23
| 0.3 | EvonikVestamidTerraHS16 | 0.5 | EvonikVestamidTerraHS16 | 1 | EvonikVestamidTerraHS16 | 1.5 | EvonikVestamidTerraHS16 | 2 | EvonikVestamidTerraHS16 | 2.5 | EvonikVestamidTerraHS16 | 3 | EvonikVestamidTerraHS16
| Fließlänge in mm | Fülldruck in bar | Fließlänge in mm | Fülldruck in bar | Fließlänge in mm | Fülldruck in bar | Fließlänge in mm | Fülldruck in bar | Fließlänge in mm | Fülldruck in bar | Fließlänge in mm | Fülldruck in bar | Fließlänge in mm | Fülldruck in bar
| 0 | 0 | 0 | 0 | 0 | 0 | 0 | 0 | 0 | 0 | 0 | 0 | 0 | 0
| 1.913802 | 79.36299 | 4.295774 | 79.34791 | 13.13021 | 79.30642 | 25.64834 | 79.54702 | 41.77598 | 79.59099 | 61.43958 | 79.61548 | 84.63145 | 79.66566
| 3.827603 | 164.3836 | 8.591548 | 164.5757 | 26.26043 | 165.1139 | 51.29668 | 166.064 | 83.55196 | 166.6779 | 122.8792 | 167.194 | 169.2629 | 167.697
| 5.741405 | 250.1123 | 12.88732 | 250.521 | 39.39064 | 251.6598 | 76.94502 | 253.246 | 125.3279 | 254.418 | 184.3187 | 255.4131 | 253.8943 | 256.3484
| 7.655207 | 335.0622 | 17.1831 | 335.6416 | 52.52085 | 337.2447 | 102.5934 | 339.2621 | 167.1039 | 340.839 | 245.7583 | 342.1729 | 338.5258 | 343.4086
| 9.569008 | 418.5082 | 21.47887 | 419.1894 | 65.65107 | 421.0573 | 128.2417 | 423.2592 | 208.8799 | 425.04 | 307.1979 | 426.5327 | 423.1572 | 427.9049
| 11.48281 | 500.0864 | 25.77464 | 500.7912 | 78.78128 | 502.7018 | 153.89 | 504.8379 | 250.6559 | 506.6141 | 368.6375 | 508.0827 | 507.7887 | 509.4295
| 13.39661 | 579.6252 | 30.07042 | 580.2728 | 91.9115 | 582.001 | 179.5384 | 583.8332 | 292.4319 | 585.4066 | 430.077 | 586.6816 | 592.4201 | 587.8563
| 15.31041 | 657.0664 | 34.36619 | 657.5768 | 105.0417 | 658.9046 | 205.1867 | 660.2145 | 334.2078 | 661.4053 | 491.5166 | 662.3365 | 677.0516 | 663.2126
| 17.22422 | 732.4173 | 38.66196 | 732.713 | 118.1719 | 733.4339 | 230.8351 | 734.0249 | 375.9838 | 734.6743 | 552.9562 | 735.1329 | 761.683 | 735.6043
| 19.13802 | 805.7233 | 42.95774 | 805.73 | 131.3021 | 805.6511 | 256.4834 | 805.3486 | 417.7598 | 805.3188 | 614.3958 | 805.1964 | 846.3145 | 805.1762
Randbedingungen
| Satznummer= | 1
für die Schmelze | Temperaturleitfähigkeit= | 7e-08 | m²/s
| Wärmeleitfaehigkeit= | 0.205 | W/(m K)
Koeffizienten Carreau-WLF | Bezugstemperatur= | 250 | °C
| Standardtemperatur= | 106 | °C
| Nullviskositaet= | 277.8739 | Pa s
| rez. Übergangsschergeschwindigkeit= | 0.002265348845 | s
| Steigung= | 0.612835 | -
Sprtizgießparameter | Massetemperatur= | 250 | °C
| Werkzeugtemperatur= | 90 | °C