## Tabelle2
Geschwindigkeit [mm/min]: | 10 | installierte Messdose [N]: |  | 500 | Abtastrate [1/s]: | 100
Wegmessbereich [mm]: | 10 | Kraftmessbereich [N]: |  | 500
Material | 30° Schneidkante 15C° Formtemp | 30° Schneidkante 60C° Formtemp | 45° Schneidkante 15C° Formtemp | 45° Schneidkante 60C° Formtemp
Ergebnisse Zugversuch Fmax [N] Gemittelter Wert aus 5 Max Werten
EcovioFBlend | 201.65 | 203.5 | 192.15 | 199.85
Ecovio FS2224 | 140.72 | 145.88 | 134.58 | 147.58
Ecovio T2308 | 219.89 | 284.66 | 224.89 | 289.23
SGF4950 | 91.36 | 220.16 | 171.26 | 215.09
Bioflex F6510 | 201.81 | 203.25 | 192.7 | 239.18
Biograde 9550 |  | 185.06 |  | 149.1
Terralene LL1303 | 90.65 | 85.36 | 85.31 | 91.3
Lupolen 4261AG | 137.65 | 136.48 | 133.65 | 145.98
Dicke Quetschnaht mit Messschieber |  | Dicke [mm]
gemittelt aus 5 Messwerten
EcovioFBlend | 1.65 | 1.69 | 1.63 | 1.55
Ecovio FS2224 | 1.65 | 1.71 | 1.62 | 1.68
Ecovio T2308 | 1.76 | 1.69 | 1.6 | 1.64
SGF4950 | 1.15 | 1.24 | 1.23 | 1.26
Bioflex F6510 | 1.43 | 1.56 | 1.49 | 1.61
Biograde 9550 |  | 1.58 |  | 1.48
Terralene LL1303 | 1.17 | 1.17 | 1.15 | 1.15
Lupolen 4261AG | 1.02 | 1.02 | 1.02 | 1
Ergebnisse Zugfestigkeit [N/mm2]
EcovioFBlend | 17.38437 | 17.12862 | 16.76863 | 18.34075
Ecovio FS2224 | 12.13156 | 12.13513 | 11.81708 | 12.49577
Ecovio T2308 | 17.77205 | 23.95987 | 19.99378 | 25.08674
SGF4950 | 11.30064 | 25.25582 | 19.80594 | 24.28255
Bioflex F6510 | 20.0748 | 18.53321 | 18.39671 | 21.13215
Biograde 9550 |  | 16.66096 |  | 14.33048
Terralene LL1303 | 11.02114 | 10.37799 | 10.55229 | 11.29322
Lupolen 4261AG | 19.19644 | 19.03327 | 18.63861 | 20.76529